## Лист1
Министерство Образования РФ
Санкт-Петербург
Государственный Электротехнический университет "ЛЭТИ"
Кафедра Микроэлектроники
Отчет по лабораторной работе N1
ИССЛЕДОВАНИЕ ЭЛЕКТРИЧЕСКИХ СВОЙСТВ
ПРОВОДНИКОВЫХ МАТЕРИАЛОВ
[5 empty] | Преподаватель: |  | Гарькин Л.Н.
[5 empty] | Студент: |  | Чистяков А.О.
[5 empty] | Группа: |  | 4121
Санкт-Петербург
2006
Пункт 1
Температурные коэффициенты линейного расширения (a) :
Медь | 1.67e-05 | К(-1)
Никель | 1.28e-05 | К(-1)
Константан | 1.7e-05 | К(-1)
N 1.1 | Рассчитаем удельное сопротивление металлических проводников и сопротивление
квадрата поверхности
Материал | R, Ом | b, мм | l, мм | R,, Ом
1 | 38.6 | 2.5 | 0.2 | 482.5
2 | 772.1 | 2 | 3.25 | 475.1385
3 | 7593 | 0.6 | 9.5 | 479.5579
N 1.2
Материал | R, Ом | l, мм | D, мм | S, мм2 | r, мкОм*м
Манганин | 101.1 | 1530 | 0.1 | 0.007853982 | 0.0005189788
Медь | 11.9 | 11600 | 0.13 | 0.01327323 | 1.36165e-05
Нихром | 1.7 | 1000 | 0.7 | 0.3848451 | 0.0006542367
Константан | 243.5 | 1300 | 0.06 | 0.002827433 | 0.0005296
Никель | 1.6 | 1700 | 0.25 | 0.04908739 | 4.619989e-05
Пункт 2,3
N 1.3 | По данным таблицы 1.3 построим температурную зависимость сопротивления R=f(t)
для исследуемых материалов
| Медь |  |  | Никель |  |  | Константан
t, C | R, Ом | ar, K(-1) | t, C | R, Ом | ar, K(-1) | t, C | R, Ом | ar, K(-1)
10 | 63.8 | 0.0019559 | 10 | 22.7 | 0.003209194 | 10 | 27 | -7.559259e-05
48 | 68.3 | 0.001828134 | 48 | 25 | 0.002915126 | 48 | 26.9 | -7.59368e-05
52 | 69.2 | 0.001804575 | 52 | 25.4 | 0.00286942 | 52 | 26.8 | -7.628358e-05
69 | 71.2 | 0.001754354 | 69 | 26.4 | 0.002761214 | 69 | 26.8 | -7.628358e-05
89 | 74 | 0.001688604 | 89 | 27.8 | 0.002622805 | 89 | 26.7 | -7.663296e-05
110 | 77 | 0.001623465 | 110 | 29.3 | 0.002489187 | 110 | 26.7 | -7.663296e-05
138 | 80.2 | 0.001559355 | 138 | 31.4 | 0.002323569 | 138 | 26.7 | -7.663296e-05
157 | 82.6 | 0.001514532 | 157 | 32.9 | 0.002218215 | 157 | 26.7 | -7.663296e-05
180.5 | 85.6 | 0.001462038 | 180.5 | 34.9 | 0.00209183 | 180.5 | 26.6 | -7.698496e-05
208 | 88.5 | 0.001414677 | 208 | 36.8 | 0.001984489 | 208 | 26.5 | -7.733962e-05
225 | 90.4 | 0.001385294 | 225 | 38.3 | 0.001907268 | 225 | 26.4 | -7.769697e-05
| Сред знач | 0.001635539 |  | Сред знач | 0.002490211
Пункт 4
Построим зависимость α=f(T) для исследуемых материалов, используя таблицу 1.3
Пункт 6
По данным таблицы 1.4 построить температурную зависимость термоЭДС для исследуемых термопар
N 1.4
ΔU(ab), мВ
t(r), C | t(x), C | Δt, C | Медь-Жел | Медь-Конс | Медь-Манг
10 | 20 | 10 | 0.1 | 0.1 | 0.1
48 | 20 | -28 | -0.7 | -0.8 | 0
52 | 21 | -31 | -0.9 | -1 | 0
69 | 21.5 | -47.5 | -1.3 | -1.5 | 0
89 | 21.8 | -67.2 | -1.8 | -2.3 | 0
110 | 22 | -88 | -2.4 | -3 | 0
138 | 22.1 | -115.9 | -3 | -3.9 | 0
157 | 23 | -134 | -3.4 | -4.5 | 0
180.5 | 23.8 | -156.7 | -3.8 | -5.1 | -0.1
208 | 24.1 | -183.9 | -4.3 | -6.1 | -0.1
225 | 25 | -200 | -4.5 | -6.6 | -0.1
Пункт 5
Построить температурную зависимость удельного сомпротивления и температурного коэффициента
удельного сопроситления от состава для сплава Cu-Ni
Построение зависимостей p(xni) и a(p) по данным таблицы 1.5
a= | 0.002095626
N 1.5
| 0 | 0.2 | 0.4 | 0.6 | 0.8 | 1
| 1.36165e-05 | 0.0003554333 | 0.0005296 | 0.0005361167 | 0.0003749833 | 4.619989e-05
| 0.001635539 | 0.0001148619 | 0.0001121246 | 0.0001453725 | 0.0002573235 | 0.002490211