## Лист1
Министерство Образования РФ
Санкт-Петербург
Государственный Электротехнический университет "ЛЭТИ"
Кафедра Микроэлектроники
Отчет по лабораторной работе N6
ИССЛЕДОВАНИЕ СВОЙСТВ КОНДЕНСАТОРНЫХ
МАТЕРИАЛОВ
[6 empty] | Преподаватель: |  | Гарькин Л.Н.
[6 empty] | Студент: |  | Чистяков А.О.
[6 empty] | Группа: |  | 4121
Санкт-Петербург
2006
Образцы
|  | 1 |  | 2 |  | 3 |  | 4 |  | 5
t, 0C | C0, ПФ | С1, ПФ | tgδ1 | С2, ПФ | tgδ2 | С3, ПФ | tgδ3 | С4, ПФ | tgδ4 | С5, ПФ | tgδ5
24 | 23.6 | 1554.5 |  | 1119.5 |  | 1445.8 |  | 20120 |  | 3400
30 | 23.2 | 1553.9 |  | 1118.8 |  | 1445.2 |  | 20100 |  | 3300
37 | 22.9 | 1555.1 |  | 1118.8 |  | 1436.3 |  | 20000 |  | 5100
43 | 23.02 | 1556.3 |  | 1118.9 |  | 1426.5 |  | 20060 |  | 5300
50 | 23.16 | 1557.9 |  | 1119.2 |  | 1420 |  | 20050 |  | 5480
58 | 23.2 | 1559.2 |  | 1119.4 |  | 1411.1 |  | 20000 |  | 6300
66 | 23.1 | 1560.5 |  | 1119.6 |  | 1403 |  | 19900 |  | 10300
76 | 23.2 | 1561 |  | 1119.7 |  | 1395.4 |  | 19900 |  | 35600
78 | 23.3 | 1563 |  | 1120 |  | 1388.7 |  | 19900 |  | 21000
84 | 23.3 | 1564.2 |  | 1120 |  | 1383 |  | 19800 |  | 14600
92 | 23.4 | 1565.6 |  | 1120.3 |  | 1375.2 |  | 19800 |  | 9900
C0= | 23.6 | ПФ
C1 - | неорганическое стекло |  |  |  | αg= | 3e-06 | К-1
C2 - | слюда |  |  |  | αg= | 1.35e-05 | К-1
C3 - | тиконд |  |  |  | αg= | 8e-06 | К-1
C4 - | полипропилен |  |  |  | αg= | 0.00011 | К-1
C5 - | сегнетокерамика |  |  |  | αg= | 1.2e-05 | К-1
Образцы
|  | 1 | 2 | 3 | 4 | 5
t, 0C | C0, ПФ | С1, ПФ | С2, ПФ | С3, ПФ | С4, ПФ | С5, ПФ
24 | 23.6 | 1530.9 | 1095.9 | 1422.2 | 20096.4 | 3376.4
30 | 23.2 | 1530.7 | 1095.6 | 1422 | 20076.8 | 3276.8
37 | 22.9 | 1532.2 | 1095.9 | 1413.4 | 19977.1 | 5077.1
43 | 23.02 | 1533.28 | 1095.88 | 1403.48 | 20036.98 | 5276.98
50 | 23.16 | 1534.74 | 1096.04 | 1396.84 | 20026.84 | 5456.84
58 | 23.2 | 1536 | 1096.2 | 1387.9 | 19976.8 | 6276.8
66 | 23.1 | 1537.4 | 1096.5 | 1379.9 | 19876.9 | 10276.9
76 | 23.2 | 1537.8 | 1096.5 | 1372.2 | 19876.8 | 35576.8
78 | 23.3 | 1539.7 | 1096.7 | 1365.4 | 19876.7 | 20976.7
84 | 23.3 | 1540.9 | 1096.7 | 1359.7 | 19776.7 | 14576.7
92 | 23.4 | 1542.2 | 1096.9 | 1351.8 | 19776.6 | 9876.6
среднее знач |  | 1535.9836 | 1096.2564 | 1388.62 | 19943.1473 | 10911.3291
Образцы
|  | 1 |  | 2 |  | 3 |  | 4 |  | 5
| αg= | 3e-06 | αg= | 1.35e-05 | αg= | 8e-06 | αg= | 0.00011 | αg= | 1.2e-05
t, 0C | αc K-1 | αε K-1 | αc K-1 | αε K-1 | αc K-1 | αε K-1 | αc K-1 | αε K-1 | αc K-1 | αε K-1
30 | 0.00010819 | 0.00010519 | 1.3415e-05 | -8.5362e-08 | -0.00074556 | -0.00075356 | -0.00023582 | -0.00034582 | 0.012692 | 0.01268
43 | 0.00010819 | 0.00010519 | 1.3415e-05 | -8.5362e-08 | -0.00074556 | -0.00075356 | -0.00023582 | -0.00034582 | 0.0026771 | 0.0026651
58 | 0.00010819 | 0.00010519 | 1.3415e-05 | -8.5362e-08 | -0.00074556 | -0.00075356 | -0.00023582 | -0.00034582 | 0.027609 | 0.027597
76 | 0.00010819 | 0.00010519 | 1.3415e-05 | -8.5362e-08 | -0.00074556 | -0.00075356 | -0.00023582 | -0.00034582 | 0.081718 | 0.081706
84 | 0.00010819 | 0.00010519 | 1.3415e-05 | -8.5362e-08 | -0.00074556 | -0.00075356 | -0.00023582 | -0.00034582 | -0.072664 | -0.072676
92 | 0.00010819 | 0.00010519 | 1.3415e-05 | -8.5362e-08 | -0.00074556 | -0.00075356 | -0.00023582 | -0.00034582 | -0.053844 | -0.053856